## STO
number | target | substrate | t_min | Т_mV | P_Pa | gas | Pwr | Equ_num | Осаждено до 21.03.2024? | Рентген | Элект-во | Отжиг | РИСЭ | T
B-371 | STO | sap, alum | 120 | 33.27 | 3 | Ar/O2 = 3/1 | 100 | 7 | нет
B-372 | STO | sap, alum | 120 | 29.8 | 3 | Ar/O2 = 3/1 | 100 | 7 | нет
B-373 | STO | sap, alum | 120 | 25.5 | 3 | Ar/O2 = 3/1 | 100 | 7 | нет
B-376 | STO | sap, alum,SiC | 120 | 30.6 | 3 | Ar/O2 = 3/1 | 100 | 7 | нет
B-377 | STO | sap, alum,SiC | 120 | 32.5 | 3 | Ar/O2 = 3/1 | 100 | 7 | нет
B-378 | STO | sap, alum,SiC | 1 | 33.5 | 5.3 | Ar/O2 = 3/1 | 40 | 7 | нет |  |  |  | SiC, sap
B-379 | STO | sap, alum,SiC | 0.3333333 | 33.4 | 5.3 | Ar/O2 = 3/1 | 40 | 7 | нет |  |  |  | SiC, sap
B-380 | STO | sap, alum,SiC | 0.6666667 | 33.7 | 5.3 | Ar/O2 = 3/1 | 40 | 7 | нет |  |  |  | SiC, sap
B-381 | STO | sap, alum,SiC | 1.333333 | 33.2 | 5.3 | Ar/O2 = 3/1 | 40 | 7 | нет |  |  |  | SiC, sap
B-382 | STO | sap, alum,SiC | 120 | 26.7 | 3 | Ar/O2 = 3/1 | 100 | 9 | нет
B-383 | STO | sap, alum,SiC | 120 | 34.3 | 3 | Ar/O2 = 3/1 | 100 | 9 | нет
B-384 | STO | sap, alum,SiC | 150 | 26.9 | 6 | Ar/O2 = 3/1 | 100 | 9 | нет
B-385 | STO | sap, alum,SiC | 150 | 29.8 | 6 | Ar/O2 = 3/1 | 100 | 9 | нет
B-386 | STO | sap, alum | 150 | 33.4 | 6 | Ar/O2 = 3/1 | 100 | 9 | нет
B-387 | STO | sap, alum | 150 | 36.5 | 6 | Ar/O2 = 3/1 | 100 | 9 | нет
B-388п | STO | alum | 15 | 29.3 | 3 | Ar/O2 = 3/1 | 100 | 9 | нет
B-388 | STO | STO, alum | 120 | 33.3 | 6 | Ar/O2 = 3/1 | 100 | 9 | нет
В-389 | STO | alum, sap | 240 | 37.22 | 10 | Ar/O2 = 3/1 | 100 | 9 | нет
B-390 | STO | alum, sap | 240 | 33.7 | 10 | Ar/O2 = 3/1 | 100 | 10 | нет
B-391 | STO | alum, sap | 240 | 29.4 | 10 | Ar/O2 = 3/1 | 100 | 10 | нет
В-392 | STO | alum, sap | 240 | 25.7 | 10 | Ar/O2 = 3/1 | 100 | 10 | нет
B-393 | STO | alum, sap, SiC | 240 | 37.3 | 10 | Ar/O2 = 3/1 | 100 | 10 | нет
B-394 | STO | alum, sap, SiC | 150 | 37.3 | 6 | Ar/O2 = 3/1 | 100 | 10 | нет
B-395 | STO | alum, sap, SiC | 120 | 37.4 | 3 | Ar/O2 = 3/1 | 100 | 10 | нет
B-396 | STO | alum, sap, SiC | 240 | 32.9 | 10 | Ar/O2 = 3/1 | 100 | 10 | нет
B-397 | STO | alum, sap, SiC | 240 | 29.4 | 10 | Ar/O2 = 3/1 | 100 | 10 | нет
B-409 | STO | alum | 300 | 37 | 10 | Ar/O2 = 3/1 | 100 | 10 | нет
B-410 | STO | alum, sap | 195 | 36.8 | 6 | Ar/O2 = 3/1 | 100 | 10 | нет
B-411 | STO | alum, sap | 195 | 37.42 | 6 | Ar/O2 = 3/1 | 100 | 10 | нет
B-412 | STO | alum, sap | 180 | 37.37 | 3 | Ar/O2 = 3/1 | 80 | 10 | нет
B-413 | STO | alum, sap | 150 | 37.7 | 6 | Ar/O2 = 7/3 | 100 | 11 | да
B-414 | STO | alum, sap | 150 | 37.8 | 6 | Ar/O2 = 8/2 | 100 | 11 | да
B-415 | STO | alum, sap | 150 | 37.8 | 6 | Ar/O2 = 3/2 | 100 | 11 | да
B-416 | STO | alum, sap | 150 | 37.8 | 6 | Ar/O2 = 9/1 | 100 | 11 | да
B-417 | STO | alum, sap | 150 | 37.8 | 6 | Ar/O2 = 9/1 | 100 | 11 | да
B-418 | STO | alum, sap | 150 | 37.8 | 6 | Ar/O2 = 1/1 | 100 | 11 | да
B-419 | STO | alum, sap | 150 | 37.8 | 6 | Ar/O2 = 2/3 | 100 | 11 | да
B-420 | STO | alum, sap | 150 | 38.2 | 6 | Ar/O2 = 3/7 | 100 | 11 | да
B-421 | STO | alum, sap | 150 | 37.6 | 6 | Ar/O2 = 2/8 | 100 | 11 | да
B-422 | STO | alum, sap | 150 | 38.3 | 6 | Ar/O2 = 1/9 | 100 | 11 | да
B-423 | STO | alum, sap | 150 | 38.1 | 6 | Ar/O2 = 1/0 | 100 | 11 | да
B-424 | STO | alum, sap | 150 | 37.9 | 6 | Ar/O2 = 0/1 | 100 | 11 | да
B-425 | STO | alum, sap | 150 | 38.1 | 6 | Ar/O2 = 9/1 | 100 | 11 | да
B-426 | STO | alum, sap | 150 | 38.2 | 6 | Ar/O2 = 19/1 | 100 | 11 | да
B-427 | STO | alum, sap | 150 | 38.1 | 6 | Ar/O2 = 17/3 | 100 | 11 | да
B-428 | STO | alum, sap | 150 | 38.7 | 6 | Ar/O2 = 3/1 | 100 | 11 | да
B-429 | STO | alum, sap | 150 | 38.4 | 6 | Ar/O2 = 8/2 | 100 | 11 | да
B-430 | STO | alum, sap | 150 | 38.6 | 6 | Ar/O2 = 8/2 | 100 | 12 | да
B-431 | STO | alum, sap | 150 | 37.3 | 6 | Ar/O2 = 8/2 | 100 | 12 | да | пром
B-432 | STO | alum, sap | 150 | 37.4 | 6 | Ar/O2 = 8/2 | 100 | 12 | да
B-433 | STO | alum, sap | 150 | 37.8 | 6 | Ar/O2 = 8/2 | 100 | 12 | да
B-434 | STO | alum, sap | 150 | 37.7 | 6 | Ar/O2 = 8/2 | 100 | 12 | да | пром
B-435 | STO | alum, sap | 150 | 37.31 | 6 | Ar/O2 = 9/1 | 100 | 12 | да
B-436 | STO | alum, sap | 150 | 37.8 | 6 | Ar/O2 = 8/2 | 100 | 12 | да | пром
B-437 | STO | alum, sap | 150 | 37.5 | 6 | Ar/O2 = 9/1 | 100 | 12 | да
B-438 | STO | alum, sap | 150 | 37.37 | 6 | Ar/O2 = 1/1 | 100 | 12 | да
B-439 | STO | alum, sap | 150 | 37.5 | 6 | Ar/O2 =2/3 | 100 | 12 | да
B-440 | STO | alum, sap | 150 | 37.4 | 6 | Ar/O2 =3/7 | 100 | 12 | да
B-441 | STO | alum, sap | 150 | 37.55 | 6 | Ar/O2 =8/2 | 100 | 12 | да
B-442 | STO | alum, sap | 150 | 37.5 | 6 | Ar/O2 =1/9 | 100 | 12 | да
B-443 | STO | alum, sap | 150 | 37.5 | 6 | Ar/O2 =3/2 | 100 | 12 | да
B-444 | STO | alum, sap | 150 | 37.37 | 6 | Ar/O2=7/3 | 100 | 13 | да
B-445 | STO | alum, sap | 150 | 37.37 | 6 | Ar/O2=8/2 | 100 | 13 | да
B-454 | STO | sap | 300 | 37.7 | 10 | Ar/O2=8/2 | 100 | 13 | да
B-455(355) | STO | alum | 300 | 37.7 | 10 | Ar/O2=8/2 | 100 | 13 | да
B-457 | STO | alum, sap, SiC, LAO | 300 | 37.7 | 10 | Ar/O2=8/2 | 100 | 13 | да
B-458 | STO | alum | 300 | 37.7 | 10 | Ar/O2=8/2 | 100 | 13 | да
B-462 | STO | sap | 360 | 37.7 | 6 | Ar/O2=8/2 | 100 | 15 | да
B-463 | STO | alum | 360 | 37.7 | 6 | Ar/O2=8/2 | 100 | 15 | да
B-464 | STO | SiC, LAO | 360 | 37.7 | 6 | Ar/O2=8/2 | 100 | 15 | да
B-465 | STO | sap | 300 | 37.7 | 3 | Ar/O2=8/2 | 100 | 15 | да
B-466 | STO | alum | 300 | 37.7 | 3 | Ar/O2=8/2 | 100 | 15 | да
B-467 | STO | SiC, LAO | 300 | 37.7 | 3 | Ar/O2=8/2 | 100 | 15 | да
B-487 | STO | alum | 240 | 37.7 | 10 | Ar/O2=8/2 | 100 | 17 | да
B-488 | STO | alum, sap | 240 | 37.7 | 10 | Ar/O2=8/2 | 100 | 17 | да
B-488.2 | STO | alum, sap | 480 | 37.7 | 10 | Ar/O2=8/2 | 100 | 17 | да
B-489 | STO | alum, sap | 150 | 37.7 | 3 | Ar/O2=8/2 | 100 | 17 | да
B-490 | STO | alum, sap | 150 | 37.7 | 10 | Ar/O2=8/2 | 100 | 17 | да
B-491 | STO | alum,sap | 150 | 37.7 | 6 | Ar/O2=8/2 | 100 | 17 | да
B-492 | STO | alum,sap | 180 | 37.7 | 6 | Ar/O2=8/2 | 100 | 17 | да
B-493 | STO | alum,sap | 233 | 37.7 | 6 | Ar/O2=8/2 | 100 | 17 | да
B-502 | STO | alum,sap | 195 | 38 | 9 | Ar/O2=9/1 | 100 | 18 | да
B-503 | STO | alum, sap | 120 | 37.37 | 9 | Ar/O2=9/1 | 100 | 18 | да
B-504 | STO | alum, sap | 225 | 37.37 | 6 | Ar/O2=8/2 | 80 | 18 | да
B-507 | STO | alum, sap | 250 | 37.37 | 6 | Ar/O2=8/2 | 60 | 18 | да
B-510 | STO | alum | 120 | 33.32 | 3 | Ar/O2=8/2 | 80 | 19 | да
B-512 | STO | alum | 240 | 37.37 | 6 | Ar/O2=8/2 | 80 | 19 | да
B-513 | STO | alum | 150 | 37.37 | 2 | Ar/O2=8/2 | 60 | 19 | да
B-514 | STO | alum, sap | 185 | 37.37 | 6 | Ar/O2=9/1 | 100 | 19 | да
B-516 | STO | alum | 280 | 37.5 | 10 | Ar/O2=9/1 | 100 | 19 | да
B-517 | STO | alum, sap | 150 | 37.84 | 6 | Ar/O2=7/3 | 100 | 19 | да
B-518 | STO | alum, sap | 150 | 37.93 | 6 | Ar/O2=8/2 | 100 | 19 | да
B-519 | STO | alum, sap | 150 | 37.93 | 6 | Ar/O2=8/2 | 80 | 19 | да
B-520 | STO | alum, sap | 150 | 37.85 | 6 | Ar/O2=8/2 | 100 | 19 | да
B-521 | STO | alum, sap | 150 | 38.1 | 6 | Ar/O2=8/2 | 100 | 19 | да
B-522 | STO | alum, sap | 150 | 38.13 | 6 | Ar/O2=8/2 | 100 | 19 | да
B-523 | STO | alum, sap | 150 | 38.1 | 6 | Ar/O2=8/2 | 100 | 19 | да
B-524 | STO | alum, sap | 150 | 38.24 | 6 | Ar/O2=8/2 | 100 | 19 | да
B-525 | STO | alum, sap | 150 | 37.94 | 6 | Ar/O2=8/2 | 100 | 19 | да
B-526 | STO | alum, sap | 150 | 37.92 | 6 | Ar/O2=8/2 | 100 | 19 | да
B-527 | STO | alum, sap | 150 | 38.11 | 6 | Ar/O2=8/2 | 100 | 19 | да
B-529 | STO | alum, sap | 150 | 38.4 | 6 | Ar/O2=9/1 | 100 | 19 | да
B-530 | STO | alum, sap | 150 | 38.5 | 6 | Ar/O2=8/2 | 100 | 19 | да
B-531 | STO | alum, sap | 180 | 37.9 | 6 | Ar/O2=8/2 | 100 | 19 | да
B-532 | STO | alum, sap | 120 | 34.04 | 3 | Ar/O2=8/2 | 80 | 19 | да
Note on I10: Microsoft Office User: Замена газовой смеси
Note on I19: Microsoft Office User: Замена баллона Ar/)2=19/6
Note on I31: Microsoft Office User: 23.01.2024
Note on I48: Microsoft Office User: Новая Печь
Note on I62: Microsoft Office User: Замена фор. насоса
Note on I68: Microsoft Office User: Замена баллона
Note on I74: Microsoft Office User: замена магнита
Note on I82: Microsoft Office User: Переборка узла магнетрона
Note on I86: Microsoft Office User: Эксперименты с магнитами
Note on I106: Microsoft Office User: Эксперименты с магнитами

## BSnT
number | target | substrate | t_min | Т_mV | P_Pa | gas | Pwr | Рентген | Элект-во | Отжиг | РИСЭ | T
2251 | BSnT 5/5 | sap+Pt, SiC, MMG-60 | 160 | 30 | 2 | Ar/O2 = 0/1 | 100
2269 | BSnT 5/5 | SiC, sap | 1 | 36 | 10 | Ar/O2 = 0/1 | 100
2270 | BSnT 5/5 | SiC, sap | 1 | 32 | 10 | Ar/O2 = 0/1 | 100
2271 | BSnT 5/5 | SiC, sap | 1 | 28 | 10 | Ar/O2 = 0/1 | 100
2272 | BSnT 5/5 | sap | 1 | 2 | 60 | Ar/O2 = 0/1 | 100
2273 | BSnT 5/5 | sap | 1 | 2 | 2 | Ar/O2 = 0/1 | 100
2290 | BSnT 5/5 | SiC, sap, alum | 180 | 29 | 2 | Ar/O2 = 0/1 | 100
2291 | BSnT 5/5 | SiC, sap, alum | 180 | 28 | 2 | Ar/O2 = 0/1 | 100
2292 | BSnT 5/5 | SiC, sap, alum | 180 | 32 | 2 | Ar/O2 = 0/1 | 100
2293 | BSnT 5/5 | SiC, sap, alum | 60 | 36 | 2 | Ar/O2 = 0/1 | 100
2302 | BSnT 5/5 | SiC, sap | 60 | 28 | 2 | Ar/O2 = 0/1 | 100
2303 | BSnT 5/5 | SiC, sap | 150 | 36 | 2 | Ar/O2 = 0/1 | 100
2304 | BSnT 5/5 | SiC, sap | 150 | 36 | 2 | Ar/O2 = 0/1 | 100
2325 | BSnT 2/8 | sap, alum Au+Pt | 130 | 36 | 2 | Ar/O2 = 0/1 | 100
B-312 | BSnT 2/8 | alum | 240 | 27 | 2.3 | Ar/O2 = 2/1 | 100
B-313 | BSnT 2/8 | alum | 247 | 29 | 2.3 | Ar/O2 = 2/1 | 100
B-314 | BSnT 2/8 | alum | 244 | 31.35 | 2.3 | Ar/O2 = 2/1 | 100
B-318 | BSnT 2/8 | alum | 240 | 28.9 | 2.33 | Ar/O2 = 1/0 | 100 |  |  | 1100
B-319 | BSnT 2/8 | alum | 240 | 29.2 | 2.67 | Ar/O2 = 3/1 | 99 |  |  | 1100
B-323 | BSnT 2/8 | alum | 120 | 31.9 | 2.33 | Ar/O2 = 3/1 | 99 |  |  | 1100
B-324 | BSnT 2/8 | alum | 120 | 33.1 | 2.3 | Ar/O2 = 3/1 | 99 |  |  | 1100
B-325 | BSnT 2/8 | alum | 120 | 35.5 | 2.3 | Ar/O2 = 3/1 | 99 |  |  | 1100
B-326 | BSnT 2/8 | alum | 120 | 29.06 | 2.3 | Ar/O2 = 3/1 | 99 |  |  | 1100
B-327 | BSnT 2/8 | alum | 120 | 28.08 | 2.3 | Ar/O2 = 3/1 | 99 |  |  | 1100
B-329 | BSnT 5/5 | alum | 120 | 25.2 | 2.3 | Ar/O2 = 3/1 | 99 |  |  | 1100
B-330 | BSnT 5/5 | alum | 120 | 31.33 | 2.33 | Ar/O2 = 3/1 | 99 |  |  | 1100
B-331 | BSnT 5/5 | alum | 120 | 36.2 | 2.33 | Ar/O2 = 3/1 | 99 |  |  | 1100
B-337 | BSnT 5/5 | alum | 95 | 33.7 | 1.28 | Ar/O2 = 3/1 | 99 |  |  | 1100
B-338 | BSnT 5/5 | alum | 95 | 31.35 | 1.33 | Ar/O2 = 3/1 | 99 |  |  | 1100
B-339 | BSnT 5/5 | alum | 240 | 30.35 | 10 | Ar/O2 = 3/1 | 99 |  |  | 1100
B-340 | BSnT 5/5 | alum | 80 | 32.13 | 0.67 | Ar/O2 = 3/1 | 99 |  |  | 1100
B-341 | BSnT 5/5 | alum | 120 | 31.15 | 2.33 | Ar/O2 = 3/1 | 99 |  |  | 1100
B-342 | BSnT 5/5 | alum | 240 | 31.15 | 2.33 | Ar/O2 = 3/1 | 99 |  |  | 1100
B-343 | BSnT 5/5 | alum | 120 | 25.4 | 2.33 | Ar/O2 = 3/1 | 99 |  |  | 1100
B-344 | BSnT 5/5 | alum, SiC, sap | 180 | 31.51 | 2.33 | Ar/O2 = 3/1 | 99 |  |  | 1100
B-345 | BSnT 5/5 | alum, SiC, sap | 180 | 30.9 | 2.33 | Ar/O2 = 3/1 | 99 |  | н.у | 1100
B-346 | BSnT 5/5 | alum, SiC, sap | 180 | 31.26 | 2.33 | Ar/O2 = 3/1 | 99 |  | н.у | 1100
B-347 | BSnT 2/8 | alum | 180 | 31.1 | 2.33 | Ar/O2 = 3/1 | 99 |  | у | 1100
B-348 | BSnT 2/8 | alum | 180 | 33.32 | 2.33 | Ar/O2 = 3/1 | 99 |  | у | 1000
B-349 | BSnT 2/8 | alum | 180 | 33.6 | 2.33 | Ar/O2 = 3/1 | 99 |  | н.у | 900
B-350 | BSnT 2/8 | alum | 180 | 33.44 | 2.33 | Ar/O2 = 3/1 | 99 |  | н.у | 800
B-351 | BSnT 2/8 | alum | 180 | 33.45 | 2.33 | Ar/O2 = 3/1 | 99 |  | у | 1100
B-352 | BSnT 2/8 | alum | 180 | 33.3 | 2.33 | Ar/O2 = 3/1 | 99 |  | у | 1100
B-359 | BSnT 3/7 | alum | 180 | 25.6 | 2 | Ar/O2 = 3/1 | 99 |  |  | 1100
B-360 | BSnT 3/7 | alum | 180 | 31.3 | 2 | Ar/O2 = 3/1 | 99 |  |  | 1100
B-361 | BSnT 4/6 | alum | 180 | 31.3 | 2 | Ar/O2 = 3/1 | 99
B-362 | BSnT 4/6 | alum | 180 | 31.3 | 2 | Ar/O2 = 3/1 | 99
B-363 | BSnT 2/8 | alum | 180 | 31.3 | 2 | Ar/O2 = 3/1 | 99
B-364 | BSnT 2/8 | alum | 180 | 31.6 | 2 | Ar/O2 = 3/1 | 99
B-365 | BSnT 2/8 | alum | 180 | 31.9 | 2 | Ar/O2 = 3/1 | 99
B-366 | BSnT 2/8 | BST/sap, SiC, alum | 180 | 31.9 | 2 | Ar/O2 = 3/1 | 99
B-367 | BSnT 2/8 | BST/alum, sap, SiC, alum | 180 | 35 | 2 | Ar/O2 = 3/1 | 99
B-368 | BSnT 2/8 | BST/alum, sap, SiC, alum | 180 | 33 | 2 | Ar/O2 = 3/1 | 99
B-406 | BSnT 2/8 | alum | 120 | 37.2 | 2 | Ar/O2 = 3/1 | 100
B-407 | BSnT 2/8 | alum | 120 | 37.2 | 2 | Ar/O2 = 3/1 | 100
B-408 | BSnT 2/8 | alum | 120 | 37.2 | 2 | Ar/O2 = 3/1 | 100

## BZrT
number | target | substrate | t_min | Т_mV | P_Pa | gas | коментарий | Рентген | Элект-во | Отжиг | РИСЭ
2143 | BZT 5/5 | sap+Pt, sap | 160 | 28 | 2 | Ar/O2 = 0/1 | 100 | предраспыление 80/28мВ/10Па, предварител. щтжиг Pt 80/28mV
2144 | BZT 5/5 | sap+Pt, sap | 150 | 28 | 2 | Ar/O2 = 0/1 | 100
2145 | BZT 5/5 | sap+Pt, sap | 190 | 32 | 2 | Ar/O2 = 0/1 | 100
2146 | BZT 5/5 | sap+Pt, sap | 150 | 32 | 2 | Ar/O2 = 0/1 | 100
2147 | BZT 5/5 | sap+Ti/Pt | 150 | 28 | 2 | Ar/O2 = 0/1 | 100 | 2 процесса: 1 - для 2148; 2 - свой собственный; нагрев после O2
2148 | BZT 5/5 | sap+Ti/Pt | 150 | 32 | 2 | Ar/O2 = 0/1 | 100 | сверху на 2147, т.о. 2х слойная
2264 | BZT 5/5 | SiC, sap | 60 | 36 | 10 | Ar/O2 = 0/1 | 100
2265 | BZT 5/5 | SiC, sap | 60 | 32 | 10 | Ar/O2 = 0/1 | 100
2266 | BZT 5/5 | SiC, sap | 80 | 28 | 10 | Ar/O2 = 0/1 | 100
2267 | BZT 5/5 | sap | 1 | 2 | 2 | Ar/O2 = 0/1 | 100
2268 | BZT 5/5 | sap | 1 | 2 | 60 | Ar/O2 = 0/1 | 100
2305 | BZT 5/5 | SiC, sap | 150 | 36 | 2 | Ar/O2 = 0/1 | 100 | латр - термопара
2306 | BZT 5/5 | SiC, sap | 150 | 32 | 2 | Ar/O2 = 0/1 | 100 | латр - термопара
2307 | BZT 5/5 | SiC, sap | 150 | 28 | 2 | Ar/O2 = 0/1 | 100 | латр - термопара
2308 | BZT 5/5 | SiC, sap | 150 | 36 | 2 | Ar/O2 = 0/1 | 100 | выход: 36 мВ, 10-2 Па за 40; 36-28 мВ (5' шаг), латр - термопара
2309 | BZT 5/5 | SiC, sap | 150 | 36 | 2 | Ar/O2 = 0/1 | 100 | выход: 36 мВ, 10-2 Па за 40; 36-28 мВ (6' шаг)
2310 | BZT 5/5 | SiC, sap | 160 | 36 | 2 | Ar/O2 = 0/1 | 100 | пром. Отжиг. Tвых = 40, Tнапыл = 6х20 = 120; Tотжига = 5х10 = 50, латр - термопара
2311 | BZT 5/5 | SiC, sap | 160 | 32 | 2 | Ar/O2 = 0/1 | 100 | отжиг - время 2310, нач отжиг 32-36, нач напыл 32-36, латр - термопара
2326 | BZT 2/8 | sap/alum 6х10, Au и Pt(us) | 170 | 35 | 1 | Ar/O2 = 0/1 | 100 |  |  | sap
2327 | BZT 6/4 | sap/alum 2 шт, Au и Pt(us); SiC | 160 | 35 | 1 | Ar/O2 = 0/1 | 100 |  |  | SiC, sap
2345 | BZT 5/5 | SiC, sap, sap + Pt (MMG) | 140 | 36 | 2 | Ar/O2 = 0/1 | 100 |  |  | SiC, sap
2346 | BZT 5/5 | SiC, sap, sap + Pt (MMG) | 140 | 38 | 2 | Ar/O2 = 0/1 | 100 |  |  | SiC, sap
2347 | BZT 5/5 | SiC, sap, sap + Pt (MMG) | 140 | 38 | 2 | Ar/O2 = 0/1 | 100 |  |  | SiC, sap
2348 | BZT 5/5 | SiC, sap | 140 | 36 | 2 | Ar/O2 = 1/1 | 100
2349 | BZT 5/5 | SiC, sap, sap + Pt(P)/Ti(k) (MMG-60) | 140 | 38 | 2 | Ar/O2 = 1/1 | 100 |  |  | sap
2350 | BZT 5/5 | SiC, sap, sap + Pt (MMG-61) | 160 | 34 | 2 | Ar/O2 = 1/1 | 100
2367 | BZT 5/5 | sap + SiC | 1 | 36 | 10 | Ar/O2 = 1/0 | 100
2368 | BZT 5/5 | sap, SiC | 1 | 36 | 10 | Ar/O2 = 1/1 | 100
2369 | BZT 5/5 | sap, SiC | 1 | 28 | 10 | Ar/O2 = 1/1 | 100
2370 | BZT 5/5 | sap, SiC | 1 | 28 | 10 | Ar/O2 = 1/1 | 100
2371 | BZT 5/5 | sap, SiC | 1 | 36 | 10 | Ar/O2 = 1/1 | 100
2372 | BZT 5/5 | alum | 150 | 36 | 2 | Ar/O2 = 1/1 | 100
2373 | BZT 5/5 | alum | 150 | 36 | 2 | Ar/O2 = 4/1 | 100
2374 | BZT 5/5 | alum | 150 | 36 | 2 | Ar/O2 = 3/1 | 100
2375 | BZT 2/8 | sap + Pt | 100 | 32 | 2 | Ar/O2 = 0/1 | 100 | пронин
2376 | BZT 2/8 | sap + Pt | 45 | 32 | 2 | Ar/O2 = 0/1 | 100 | цвет не однородный
2377 | BZT 2/8 | sap + Pt | 60 | 32 | 2 | Ar/O2 = 0/1 | 100 | облезла
2385 | BZT 9/1 | SiC, sap, sap + Pt | 45 | 32 | 4 | Ar/O2 = 4/1 | 100 | Pt слезла, выход Ar с 10 Па - 20
2386 | BZT 9/1 | sap + Pt | 60 | 32 | 4 | Ar/O2 = 4/1 | 100 | Pt слезла
2387 | BZT 9/1 | sap + Pt | 60 | 30 | 4 | Ar/O2 = 4/1 | 100 | Pt-все хорошо
2388 | BZT 9/1 | sap + Pt | 25 | 31 | 4 | Ar/O2 = 4/1 | 100
2389 | BZT 5/5 | SiC, sap | 160 | 36 | 2 | Ar/O2 = 3/1 | 100
2390 | BZT 5/5 | SiC, sap | 170 | 38 | 2 | Ar/O2 = 4/1 | 100 |  |  | sap
2391 | BZT 5/5 | SiC, sap | 160 | 32 | 2 | Ar/O2 = 4/1 | 100 |  |  | sap
2392 | BZT 5/5 | SiC, sap | 220 | 29.5 | 2 | Ar/O2 = 4/1 | 100 |  |  | sap
2393 | BZT 5/5 | SiC, sap | 240 | 36 | 2 | Ar/O2 = 4/1 | 100 | t36=30+10; t32=200 |  | sap
2394 | BZT 5/5 | SiC, sap | 200 | 36 | 2 | Ar/O2 = 4/1 | 100 | tпыл = 30выход+7х20 + 30; tотж=7x10 |  | sap
2395 | BZT 5/5 | SiC, sap | 150 | 36 | 2 | Ar/O2 = 4/1 | 100
2396 | BZT 5/5 | SiC, sap | 170 | 36 | 2 | Ar/O2 = 9/1 | 100 |  |  | sap
2397 | BZT 5/5 | sap, SiC, alum | 250 | 36 | 2 | Ar/O2 = 4/1 | 100 |  |  | sap
2398 | BZT 5/5 | sap, SiC, alum | 240 | 34 | 2 | Ar/O2 = 4/1 | 100 |  |  | sap
B-315 | BZT 2/8 | alum | 240 | 25 | 2.33 | Ar/O2 = 2/1 | 100
B-316 | BZT 2/8 | alum | 240 | 29.8 | 2.33 | Ar/O2 = 2/1 | 100
B-317 | BZT 2/8 | alum | 240 | 30.3 | 2.33 | Ar/O2 = 2/1 | 100
B-332 | BZT 5/5 | alum | 120 | 26.9 | 2.3 | Ar/O2 = 3/1 | 99
B-333 | BZT 5/5 | alum | 120 | 31.09 | 2.3 | Ar/O2 = 3/1 | 99
B-334 | BZT 5/5 | alum | 120 | 35.6 | 2.33 | Ar/O2 = 3/1 | 99
B-335 | BZT 5/5 | alum | 90 | 34 | 1.1 | Ar/O2 = 3/1 | 99
B-336 | BZT 5/5 | alum | 240 | 33.89 | 10.3 | Ar/O2 = 3/1 | 99
B-353 | BZT 2/8 | alum | 180 | 29.67 | 2.33 | Ar/O2 = 3/1 | 99 |  |  | 1100
B-354 | BZT 2/8 | alum | 180 | 29.29 | 2.33 | Ar/O2 = 3/1 | 99 |  |  | 1200
B-355 | BZT 2/8 | alum | 180 | 29.04 | 2.33 | Ar/O2 = 3/1 | 99 |  |  | 1150
B-356 | BZT 2/8 | alum | 180 | 29.48 | 2.33 | Ar/O2 = 3/1 | 99 |  |  | 1000
B-357 | BZT 2/8 | alum | 180 | 29.63 | 2.33 | Ar/O2 = 3/1 | 99
B-369 | BZT 2/8 | alum | 180 | 34.4 | 2 | Ar/O2 = 3/1 | 99
B-370 | BZT 2/8 | alum | 180 | 33.03 | 2 | Ar/O2 = 9/1 | 99